## Sheet3
domain | color | color2
farikal.site | #664b3a
voidspire.cloud | #e07563
lunathor.cloud | #41bbcb
finonewsx.com | #6090b8
witchetty.fun | #e07563
|  |  | spuddles.fun | #707899
|  |  | moilfuns.fun | #70c588

## Sheet5
domain | color1 | color2 | info | json
sylthyn.com | #6ae966 |  | 3 | 7
vegimite.fun | #718771 |  | 4 | 8
casumartzu.site | #ff978a |  | 5 | 9
jabot.cloud | #00000e |  | 1 | 10
epaulette.cloud | #a515f9 |  | 2 | 11

## Sheet1
domain | color1 | color2 | info | json
play.seatranquil.com | #6b496a |  | 1 | 5
sec.seatranquil.com | #e6e3c3 |  | 2 | 5

## Sheet2
domain | color1 | color2 | info | json
| #4167b1 | #def0f9 | 1 | 6
| #d62828 | #f8e9a1 | 2 | 6
| #e58889 | #f9f0ed | 3 | 6

## Sheet4
水性树脂改性机理及特性配伍总表（高清图谱版）
胶种 | 剪切强度 | 耐温范围 | 核心优势 | 主要缺点 | 推荐基材 | 配伍禁忌
环氧树脂胶 | 25–35MPa | -60~150℃ | 高强度、低收缩、耐化学、粘接稳定 | 偏脆、韧性差、固化较慢 | 碳钢、铝、不锈钢、玻璃钢、ABS、PC、陶瓷 | 禁 PE/PP/PTFE、油性基材、不可与有机硅混用
聚氨酯结构胶 | 15–25MPa | -40~120℃ | 高弹性、耐冲击、柔性好、低温优秀 | 耐湿热一般、怕湿气、强度中等 | 铝、复合材料、塑料、木材、玻璃 | 禁强酸强碱、长期高温、氟硅材料
丙烯酸结构胶 | 20–30MPa | -30~120℃ | 室温快固、无需底涂、多基材通用 | 收缩较大、有气味、耐候一般 | 金属、ABS、PC、PMMA、玻璃钢 | 禁纯 PP/PE、PTFE、高含硫基材
有机硅结构胶 | 1–5MPa | -60~200℃ | 超耐候、耐高低温、绝缘防水 | 强度低、不能承重、固化慢 | 玻璃、陶瓷、户外密封、电子 | 禁结构受力、不可与环氧 / PU 混用
MS 改性硅烷胶 | 8–15MPa | -40~90℃ | 环保无溶剂、耐候、易施工、内应力小 | 强度一般、不耐高温 | 玻璃、铝材、塑料、家装、装配式 | 禁长期高温、强化学腐蚀环境

## Sheet6
进口耐高温树脂选型与改性图谱（表格版）
树脂类型 | 进口代表品牌/型号 | 耐温性能（长期/短期） | Tg值 | 核心优势 | 主要短板 | 配伍禁忌 | 改性方向及效果 | 适配场景
耐高温环氧树脂 | DIC HP-4710、亨斯曼MY-720、陶氏DER | 120-180℃ / 200-250℃ | 120-200℃ | 粘结性强、力学性能好、电绝缘优异、工艺成熟、性价比高 | 高温易脆、耐候性一般、超200℃易降解 | 忌强极性溶剂+高温、大量酯类增塑剂 | 1. 有机硅改性（耐温提升至180℃） 2. 聚酰亚胺接枝（耐温提升190℃） 3. 酚醛共混（耐温150-160℃） | 120-180℃场景、结构粘接、电子灌封
有机硅树脂 | 迈图、瓦克、信越 | 250-300℃ / 350-400℃ | 无明确固定值（随牌号差异较大） | 耐候性优、耐UV、低温柔软、热稳定性强、不黄变 | 力学强度偏低、附着力一般、固化温度高 | 忌强酸强碱、强氧化体系、大量胺类固化剂 | 1. 环氧改性（增粘增硬） 2. 聚酯共混（改善力学性能） 3. 苯基改性（提升耐温性能） | 200-280℃场景、耐候/户外/防腐
聚酰亚胺（PI/BMI） | 杜邦、宇部兴产、沙比克 | 250-300℃ / 400℃+ | 无明确固定值（随牌号差异较大） | 高温强度高、尺寸稳定、耐辐射、阻燃、低介电 | 脆性大、工艺复杂、溶解性差、成本高 | 忌强极性非质子溶剂高温、水、醇类、酸性体系 | 1. 联苯型改性（增韧） 2. 硅氧烷嵌段改性（降脆） 3. 氟取代改性（低吸湿） | 300℃+场景、极端高温/结构件、航空/高端电子
氰酸酯树脂 | 亨斯曼、朗盛 | 200-240℃ / 无明确短期耐温（随牌号差异） | 200-260℃ | 高频电性能优、阻燃、耐湿热、力学性能均衡 | 固化条件苛刻、成本高、对湿气敏感 | 忌胺类促进剂过量、水、羟基化合物、强酸 | 1. 环氧共混（降低固化温度） 2. 橡胶增韧（提升抗冲击性） 3. 有机硅接枝（提升耐候性） | 250-300℃场景、高频/航空/高端电子
苯并恶嗪树脂 | 日本化成、亨斯曼 | 热失重5%＞380℃（无明确长短期区分） | 200-260℃ | 本征阻燃、低烟低毒、低吸水、完美兼容环氧体系、近零收缩 | 固化温度偏高、部分牌号脆性大 | 忌强酸性环境、高温水接触 | 1. 双酚F型改性（降低粘度） 2. 磷氮协同改性（阻燃升级） 3. 纳米蒙脱土改性（增强） | 需阻燃/低烟/低毒场景、兼容环氧体系的高温场景
聚酰胺酰亚胺（PAI） | 杜邦、宇部兴产 | 300℃+ / 450℃+（短期） | 无明确固定值（随牌号差异较大） | 兼具PI的耐高温和PA的韧性、力学强度高、耐化学腐蚀 | 成本高、加工难度大、溶解性较差 | 忌强碱性体系、高温水、强极性溶剂 | 1. 氟改性（提升耐化学性） 2. 碳纤维增强（提升强度） 3. 弹性体增韧（改善加工性） | 300℃+场景、极端高温结构件、耐化学腐蚀场景
陶瓷化树脂 | 特种进口牌号（无通用主流品牌） | 500℃+ / 600℃+（短期） | 无明确固定值 | 超高温稳定性极强、阻燃性优异、耐高温氧化 | 力学韧性差、加工工艺复杂、成本极高 | 忌强还原体系、高温下接触强酸强碱 | 1. 纳米陶瓷微粉填充（提升稳定性） 2. 硅氧烷改性（改善韧性） | 500℃+极端高温场景、高温防腐、特种结构件
PBI（聚苯并咪唑） | 杜邦、特种进口牌号 | 500℃+ / 700℃+（短期） | 无明确固定值 | 耐高温性能极强、耐辐射、耐化学腐蚀、阻燃 | 成本极高、加工难度极大、脆性大、溶解性极差 | 忌强氧化性酸、高温下接触碱金属 | 1. 聚酰亚胺共混（改善溶解性） 2. 碳纤维增强（提升强度） | 500℃+极端高温场景、航空航天、特种高端领域

## Sheet7
胶种 | 核心特性 | 主要优势 | 耐温范围 | 固化方式 | 适配基材 | 配伍 / 使用禁忌
环氧树脂胶 (EP) | 高强度、高刚性、低收缩、耐化学 | 结构强度高、尺寸稳定、粘接广泛 | -60℃~150℃ | 双组分 / 加热固化 | 金属、碳纤维、玻璃、陶瓷、ABS/PC/PVC | 难粘塑料 (PP/PE/PTFE)、软质橡胶、长期强 UV 户外
聚氨酯胶 (PU) | 高弹性、抗冲击、耐低温、柔韧 | 韧性好、适配异种材料、吸震 | -40℃~120℃ | 湿气 / 双组分固化 | 金属、塑料、木材、玻璃、橡胶、泡沫 | 强酸强碱、长期高温、部分增塑剂 PVC
丙烯酸酯结构胶 (SGA) | 快速固化、施工便捷 | 5~30min 快固、多数免底涂 | -40℃~130℃ | 双组分室温固化 | 金属、亚克力、ABS、PC、碳纤维 | 纯 PP/PE/PTFE、长期户外暴晒易黄变
有机硅胶 (SR) | 超耐候、耐高低温、绝缘防水 | 户外抗 UV、长期耐老化、柔性好 | -60℃~200℃ | 湿气固化 | 玻璃、铝材、陶瓷、石材、一般塑料 | 不可承重结构、粘接后难上漆、油性基材
厌氧胶 | 缺氧固化、锁固密封 | 金属专用、防松防锈、密封一体 | -55℃~150℃ | 隔绝空气固化 | 仅限金属 (钢 / 铁 / 铜 / 铝)、螺纹 / 法兰 | 非金属、大间隙、有氧露天、塑料橡胶